## 五金类检验规范
文件编号：WI-QU-029
[5 empty] | 版本：B | 版次：00
文件名称 | 五金类进料检验规范 |  |  |  | 页码：第 页 ，共 3 页
制订部门：品质部
制订/日期 |  |  | 审核/日期 |  | 批准/日期
1.目的
明确五金件来料品质验收标准，规范检验动作，使检验、判定标准能达到一致性
2. 范围：
适用于我司所有五金制品来料检验。
3．检验条件：
3.1 照明条件：日光灯600～800LUX；
3.2 目光与被测物距离：30～45CM；
3.3 灯光与被测物距离：100CM以內；
3.4 检查角度：以垂直正视为准±45度；
3.5 检测工具：卡尺、厚薄规、孔径规、百格刀、3M胶带、盐雾测试箱、烤箱、恒温恒湿箱等
4．参照资料：
依照MIL-STD-105EⅡ级单次正常检验:CR=0,MA=0.4,MI=1.0
5.检验内容：
检验 项目 | 规格要求 |  |  | 缺点描述 |  |  | 判定
[7 empty] | CR | MA | MI
外观（电镀件） | 色差 |  | 物体表面颜色满足规定要求或不超出签板范围 | 如果颜色有差异，组合后整体效果不明显 |  |  |  |  | √
|  |  |  | 如果偏离规定要求或色板要求太大，组装后其效果反差大，不接受 |  |  |  | √
| 麻点╱砂粒 |  | 物件表面不能有明显麻坑点或砂粒 | Ø≦0.5mm,在10c㎡内≥3pcs；Ø≦1mm,在10c㎡内，≥2pcs；总数≥3 |  |  |  |  | √
| 起泡 |  | 镀层表面不能有汽泡及镀层脱落 | A面起泡 |  |  |  | √
|  |  |  | 在10c㎡内Ø≦0.5mm,B面≥3PCS |  |  |  |  | √
|  |  |  | 在10c㎡内Ø≦0.5mm,B面≥5PCS |  |  |  |  | √
| 刮花 擦花 划伤 |  | 物体表面镀层，无明显的刮花、擦花、划伤现象 | 物件表面刮花：A面：轻微刮花面积≦1 m㎡ |  |  |  |  | √
|  |  |  | B、C面：轻微刮花面积≦5m㎡ |  |  |  |  | √
|  |  |  | 划伤痕：A级面：长≦5mm , 宽≦0.1mm |  |  |  |  | √
|  |  |  | B级面： 长≦10mm , 宽≦0.1mm |  |  |  |  | √
| 扫纹不清扫纹错误 |  | 物件表面处理按规定要求或签板 | 表面处理不符规定要求 |  |  |  | √
|  |  |  | 表面扫纹凌乱，不清 |  |  |  | √
|  |  |  | 表面扫纹方向错误 |  |  |  | √
|  |  |  | 表面处理与签板不符 |  |  |  | √
检验 项目 | 规格要求 |  |  | 缺点描述 |  |  | 判定
[7 empty] | CR | MA | MI
外观（电镀件） | 水渍水印 |  | 电镀件表面不能有明显水渍、水印 | 表面水、渍水印明显，影响产品外观 |  |  |  | √
|  |  |  | 在A级面，水渍水印面积≦5 m㎡,且水渍水印周边印痕30cm处观察不明显 |  |  |  |  | √
|  |  |  | B、C级面，水渍水印面积10m㎡≦x2≦0m㎡, 且水渍水印周边印痕30cm处观察不明显 |  |  |  |  | √
| 其它 |  | 表面无明显脏污、变形、镀层脱落、生锈、变黄等现象 | 表面有严重的脏污或有不可擦拭的脏污 |  |  |  | √
|  |  |  | 表面有明显的凸凹现象 |  |  |  | √
|  |  |  | 有明显的镀层脱落、生锈、发黄 |  |  |  | √
外观（烤漆件） | 薄漆 |  | 物件外表面不能有薄漆露底现象 | 物件外表或 A、B级面，在加工后不能有薄漆或露底现象 |  |  |  | √
|  |  |  | 物件内部薄漆在组装后可遮盖或看不明显，可接受 |  |  |  |  | √
|  |  |  | C级面薄漆，面积≦10 m㎡。孔边薄漆在组装后能被遮盖，可接受 |  |  |  |  | √
| 流漆 |  | 物件表面及级面边口处，不能有流漆现象 | 物件A面不能有明显的流漆现象（在25cm处观察，无明显流漆印痕） |  |  |  | √
|  |  |  | B面的流漆面积≦3m㎡，且在10 m㎡内，只允许有3pcs ，间距≥25cm，在30cm处观察不明显 |  |  |  | √
|  |  |  | C面的流漆面积3m㎡≦x≦5m㎡，在10 m㎡内只允许有3pcs ，间距≥25cm |  |  |  |  | √
| 桔皮 |  | 物件表面无明显桔皮现象 | 喷油件表面有轻微的凹凸痕 |  |  |  |  | √
|  |  |  | 表面有明显的凹凸痕，用手触摸，表面不平滑 |  |  |  | √
| 油点 |  | 烤漆件外表面不能有明显油点 | 烤漆件外表面呈凹坑状的点，在10c㎡内，Ø≦1mm ,不超过3个点 |  |  |  | √
|  |  |  | 在10c㎡内，1mm≦Ø≦2mm超过2个点 |  |  |  | √
| 其它 |  | 其它外观标准同电镀件标准 | 缺点描述同电镀件
尺寸 | 尺寸（厚度、孔径、直径或长宽）满足图纸设计要求 |  |  | 尺寸大于要求±0.5mm ，但组装后不影响产品的使用性能和外观 |  |  |  |  | √
|  |  |  | 尺寸大于要求0.5mm ，组装后对产品的使用性和外观有影响，或不能组装或松动 |  |  |  | √
|  |  |  | 孔位偏斜≥1mm ，组装后不影响产品外观 |  |  |  |  | √
|  |  |  | 组装后影响产品外观，但不明显 |  |  |  |  | √
|  |  |  | 组装后严重影响产品外观 |  |  |  | √
检验 项目 | 规格要求 |  |  | 缺点描述 |  |  | 判定
[7 empty] | CR | MA | MI
装配间隙 | A面 | T≤0.5mm 可接收 |  | T＞0.5mm 不可接收 |  |  |  | √
| B面 | T≤0.7mm 可接收 |  | T＞0.7mm 不可接收 |  |  |  | √
| C面 | T≤1.0mm 可接收 |  | T＞1.0mm 不可接收 |  |  |  | √
牙纹 | 牙纹孔径合格 | 能顺畅通过通规 |  | 孔径偏小，通规通不过 |  |  |  | √
|  | 止规可以止住 |  | 孔径偏大，止规止不住 |  |  |  | √
| 牙锋符合要求 | 牙锋高度与牙规相吻合 |  | 牙锋高度与牙规不吻合 |  |  |  | √
|  | 无滑牙、烂牙 (牙纹总数在5个以内) |  | 滑牙、烂牙 |  |  |  | √
|  | 滑牙、烂牙 ＜2个牙纹(牙纹总数大于5个) |  | 滑牙、烂牙≥2个牙纹 |  |  |  | √
涂层附着力测试 | 用百格刀或介刀在样品表面划1mm×1mm方格，然后用3M胶平整粘帖在样品表面，用手指来回按压2-4次，使胶纸与样品表面紧贴1分钟后，用手拉住胶纸一端，使之与测试面成45度角，迅速往上提拉胶纸，使其离开测试样品，测试后样品表面处理脱落面积不得大于15% |  |  | 超过15％的涂层脱落 |  |  |  | √
盐雾试验 | 用5％NaCL溶液,PH值在6.5-7.2之间,喷雾气压为1±0.2KG/CM²,饱和桶温度为47±1℃,试验室温度为35±1.1℃,喷雾12H后，样品要求面无任何腐蚀点、氧化、表面处理层离层或剥落等现象 |  |  | 以盐雾测试标准进行判定 |  |  |  | √
硬度 试验 | 将专用测试3H铅笔削平，呈90度角贴近喷涂表面，再施以500g力，以1cm/S的速度在喷涂表面刻划4-5cm，然后用沾有清水的棉布擦掉铅笔印（每件测试物必须测试两端及中央3个以上部位）,无印痕 |  |  | 实验后样品上出现印痕 |  |  |  | √
耐温 测试 | 随机抽取5pcs放入200℃烤箱内烘烤15分,表面无明显起泡现象(针对毛坯) |  |  | 烘烤后表面起泡明显 |  |  |  | √
恒温恒湿试验 | 将样品放入恒温恒湿机，设定温度65℃，相对湿度95％ ，测试时间48H,要求样品表面无氧化、生锈、处理层脱落等现象 |  |  | 喷涂表面有起泡、生锈、变色等现象 |  |  |  | √
7.相关文件：
受控图纸或承认书
《IQC检验作业规范》……………
8.记录表单：
《进料检验报告》…………